## README
本表由现有数据导出，可直接修改后重跑
exp | isotherm ¦ kinetics ¦ edge | 实验类型，三选一；同一实验块可只写首行，下面留空表示沿用上一行
mineral | δ-MnO₂ / Rancieite / … | 矿物名，用英文（图上直接显示这个名字）；留空沿用上一行
background | 0.01 M NaNO₃ / ASW | 背景电解质；留空沿用上一行
ionic_strength_M | 0.01 | 离子强度 (mol/L)，留空则从 background 解析
C0_ppm | 6 | 初始 Sb(V) 浓度 (mg/L)；等温线必填，动力学/吸附边留空取默认
time_h | 24 | 取样时间 (h)，仅 kinetics 必填；留空行会跳过
pH | 7.0 | 平衡 pH，仅 edge 必填；留空行会跳过
Ce_ppm | 0.85 | 平衡浓度 (mg/L)。有则优先使用
conc_ppb | 127.5 | 标线计算/ppb（不是荧光值）。无 Ce_ppm 时按下方公式换算
corr_factor | 1.0 | 校正因子（标线/漂移校正）
dilution | 600 | 稀释倍数，留空取 Settings 默认值
solid_g_per_L | 3.0 | 固液比 m/V。留空取 Settings 中该矿物的值
replicate | 1 | 平行样编号，可留空
note | 异常，未加原液 | 备注；含 异常/存疑/加错/未取样/可疑/重测 的行自动剔除
exclude | FALSE | 强制剔除该行（TRUE/FALSE），优先于 note 判断

## Data
exp | mineral | background | ionic_strength_M | C0_ppm | time_h | pH | Ce_ppm | conc_ppb | corr_factor | dilution | solid_g_per_L | replicate | note | exclude
isotherm | Rancieite | 0.01 M NaNO₃ | 0.01 | 0.05 |  |  | 0.0003240982 | 0.316986 | 0.9161621 | 1.116 | 1 |  |  | FALSE
isotherm | Rancieite | 0.01 M NaNO₃ | 0.01 | 0.5 |  |  | 0.01733221 | 3.783656 | 0.9161621 | 5 | 1 |  |  | FALSE
isotherm | Rancieite | 0.01 M NaNO₃ | 0.01 | 1 |  |  | 0.11988 | 1.308503 | 0.9161621 | 100 | 1 |  |  | FALSE
isotherm | Rancieite | 0.01 M NaNO₃ | 0.01 | 3 |  |  | 0.7427614 | 2.702438 | 0.9161621 | 300 | 1 |  |  | FALSE
isotherm | Rancieite | 0.01 M NaNO₃ | 0.01 | 6 |  |  | 2.763515 | 5.02734 | 0.9161621 | 600 | 1 |  |  | FALSE
isotherm | Rancieite | 0.01 M NaNO₃ | 0.01 | 10 |  |  | 6.27961 | 6.854257 | 0.9161621 | 1000 | 1 |  |  | FALSE
isotherm | Rancieite | 0.01 M NaNO₃ | 0.01 | 20 |  |  | 15.93161 | 8.694756 | 0.9161621 | 2000 | 1 |  |  | FALSE
isotherm | Rancieite | 0.01 M NaNO₃ | 0.01 | 50 |  |  | 44.66794 | 9.751101 | 0.9161621 | 5000 | 1 |  |  | FALSE
isotherm | Rancieite | 0.01 M NaNO₃ | 0.01 | 0.05 |  |  |  |  | 1 | 1.116 | 1 |  |  | FALSE
isotherm | Rancieite | ASW |  | 0.5 |  |  | 0.1195105 | 25.20457 | 0.9483245 | 5 | 1 |  |  | FALSE
isotherm | Rancieite | ASW |  | 1 |  |  | 0.3032907 | 3.198174 | 0.9483245 | 100 | 1 |  |  | FALSE
isotherm | Rancieite | ASW |  | 3 |  |  | 1.47537 | 5.185882 | 0.9483245 | 300 | 1 |  |  | FALSE
isotherm | Rancieite | ASW |  | 6 |  |  | 3.928718 | 6.397991 | 1.023425 | 600 | 1 |  |  | FALSE
isotherm | Rancieite | ASW |  | 10 |  |  | 7.2181 | 7.052886 | 1.023425 | 1000 | 1 |  |  | FALSE
isotherm | Rancieite | ASW |  | 20 |  |  | 17.17564 | 8.391255 | 1.023425 | 2000 | 1 |  |  | FALSE
isotherm | Rancieite | ASW |  | 50 |  |  |  |  | 1 | 5000 | 1 |  |  | FALSE
kinetics | Rancieite | 0.01 M NaNO₃ | 0.01 | 6 | 0.083 |  | 3.899935 | 7.242782 | 0.8974301 | 600 | 1 |  |  | FALSE
kinetics | Rancieite | 0.01 M NaNO₃ | 0.01 | 6 | 0.16 |  | 3.766342 | 6.994681 | 0.8974301 | 600 | 1 |  |  | FALSE
kinetics | Rancieite | 0.01 M NaNO₃ | 0.01 | 6 | 0.5 |  | 3.719964 | 6.908549 | 0.8974301 | 600 | 1 |  |  | FALSE
kinetics | Rancieite | 0.01 M NaNO₃ | 0.01 | 6 | 1 |  | 3.068792 | 5.699222 | 0.8974301 | 600 | 1 |  |  | FALSE
kinetics | Rancieite | 0.01 M NaNO₃ | 0.01 | 6 | 2 |  | 3.272279 | 6.077129 | 0.8974301 | 600 | 1 |  |  | FALSE
kinetics | Rancieite | 0.01 M NaNO₃ | 0.01 | 6 | 5 |  | 3.044164 | 5.653484 | 0.8974301 | 600 | 1 |  |  | FALSE
kinetics | Rancieite | 0.01 M NaNO₃ | 0.01 | 6 | 12 |  | 2.995649 | 5.563385 | 0.8974301 | 600 | 1 |  |  | FALSE
kinetics | Rancieite | 0.01 M NaNO₃ | 0.01 | 6 | 24 |  | 2.898479 | 5.382923 | 0.8974301 | 600 | 1 |  |  | FALSE
kinetics | Rancieite | 0.01 M NaNO₃ | 0.01 | 6 | 48 |  | 2.85948 | 5.310496 | 0.8974301 | 600 | 1 |  |  | FALSE
kinetics | Rancieite | 0.01 M NaNO₃ | 0.01 | 6 | 96 |  | 2.153864 | 4.039923 | 0.8885746 | 600 | 1 |  |  | FALSE
kinetics | Rancieite | 0.01 M NaNO₃ | 0.01 | 6 | 120 |  | 2.155035 | 4.04212 | 0.8885746 | 600 | 1 |  |  | FALSE
kinetics | Rancieite | 0.01 M NaNO₃ | 0.01 | 6 | 168 |  | 1.97469 | 3.703853 | 0.8885746 | 600 | 1 |  |  | FALSE
kinetics | Rancieite | 0.01 M NaNO₃ | 0.01 | 6 | 216 |  | 0.5033458 | 0.7682323 | 1.092 | 600 | 1 |  |  | FALSE
kinetics | Rancieite | 0.01 M NaNO₃ | 0.01 | 6 | 288 |  | 0.4329233 | 0.6699524 | 1.077 | 600 | 1 |  |  | FALSE
kinetics | Rancieite | ASW |  | 6 | 0.083 |  | 3.690714 | 6.702907 | 0.91769 | 600 | 1 |  |  | FALSE
kinetics | Rancieite | ASW |  | 6 | 0.16 |  | 3.272188 | 5.942799 | 0.91769 | 600 | 1 |  |  | FALSE
kinetics | Rancieite | ASW |  | 6 | 0.5 |  | 3.743087 | 6.798023 | 0.91769 | 600 | 1 |  |  | FALSE
kinetics | Rancieite | ASW |  | 6 | 1 |  | -0.02476651 | -0.04497981 | 0.91769 | 600 | 1 |  |  | FALSE
kinetics | Rancieite | ASW |  | 6 | 2 |  | 3.631193 | 6.594807 | 0.91769 | 600 | 1 |  |  | FALSE
kinetics | Rancieite | ASW |  | 6 | 5 |  | 3.644607 | 6.619168 | 0.91769 | 600 | 1 |  |  | FALSE
kinetics | Rancieite | ASW |  | 6 | 12 |  |  |  | 1 | 600 | 1 |  |  | FALSE
kinetics | Rancieite | ASW |  | 6 | 24 |  | 2.611335 | 4.742588 | 0.91769 | 600 | 1 |  |  | FALSE
kinetics | Rancieite | ASW |  | 6 | 48 |  | 3.111714 | 5.651353 | 0.91769 | 600 | 1 |  |  | FALSE
kinetics | Rancieite | ASW |  | 6 | 96 |  | 3.633929 | 5.623536 | 1.077 | 600 | 1 |  |  | FALSE
kinetics | Rancieite | ASW |  | 6 | 120 |  | 3.45765 | 5.350831 | 1.076982 | 600 | 1 |  |  | FALSE
kinetics | Rancieite | ASW |  | 6 | 168 |  | 3.435002 | 5.315782 | 1.076982 | 600 | 1 |  |  | FALSE
kinetics | Rancieite | ASW |  | 6 | 216 |  | 3.437622 | 5.319836 | 1.076982 | 600 | 1 |  |  | FALSE
kinetics | Rancieite | ASW |  | 6 | 264 |  | 3.361227 | 5.201613 | 1.076982 | 600 | 1 |  |  | FALSE
edge | Rancieite | 0.001 M NaNO₃ | 0.001 | 6 |  | 4 | 0.1616146 | 0.2005601 | 1.343027 | 600 | 1 |  |  | FALSE
edge | Rancieite | 0.001 M NaNO₃ | 0.001 | 6 |  | 5 | 0.2490003 | 0.3090038 | 1.343027 | 600 | 1 |  |  | FALSE
edge | Rancieite | 0.001 M NaNO₃ | 0.001 | 6 |  | 6 | 1.275773 | 1.583206 | 1.343027 | 600 | 1 |  |  | FALSE
edge | Rancieite | 0.001 M NaNO₃ | 0.001 | 6 |  | 7 | 3.826163 | 4.748183 | 1.343027 | 600 | 1 |  |  | FALSE
edge | Rancieite | 0.001 M NaNO₃ | 0.001 | 6 |  | 8 | 4.636408 | 5.753679 | 1.343027 | 600 | 1 |  |  | FALSE
edge | Rancieite | 0.001 M NaNO₃ | 0.001 | 6 |  | 9 | 5.153188 | 6.394992 | 1.343027 | 600 | 1 |  |  | FALSE
edge | Rancieite | 0.001 M NaNO₃ | 0.001 | 6 |  | 10 | 5.402836 | 6.704799 | 1.343027 | 600 | 1 |  |  | FALSE
edge | Rancieite | 0.001 M NaNO₃ | 0.001 | 6 |  | 7 | 3.94709 | 4.529972 | 1.452213 | 600 | 1 |  |  | FALSE
edge | Rancieite | 0.01 M NaNO₃ | 0.01 | 6 |  | 4 | 0.06289493 | 0.07218287 | 1.452213 | 600 | 1 |  |  | FALSE
edge | Rancieite | 0.01 M NaNO₃ | 0.01 | 6 |  | 5 | 0.4070782 | 0.467193 | 1.452213 | 600 | 1 |  |  | FALSE
edge | Rancieite | 0.01 M NaNO₃ | 0.01 | 6 |  | 6 | 2.268097 | 2.603035 | 1.452213 | 600 | 1 |  |  | FALSE
edge | Rancieite | 0.01 M NaNO₃ | 0.01 | 6 |  | 7 | 3.079619 | 3.534398 | 1.452213 | 600 | 1 |  |  | FALSE
edge | Rancieite | 0.01 M NaNO₃ | 0.01 | 6 |  | 8 | 3.471508 | 3.559624 | 1.62541 | 600 | 1 |  |  | FALSE
edge | Rancieite | 0.01 M NaNO₃ | 0.01 | 6 |  | 9 | 4.066624 | 4.169846 | 1.62541 | 600 | 1 |  |  | FALSE
edge | Rancieite | 0.01 M NaNO₃ | 0.01 | 6 |  | 10 | 4.256466 | 4.364506 | 1.62541 | 600 | 1 |  |  | FALSE
edge | Rancieite | 0.01 M NaNO₃ | 0.01 | 6 |  | 7 | 3.471508 | 3.559624 | 1.62541 | 600 | 1 |  |  | FALSE
edge | Rancieite | ASW |  | 6 |  | 4 | 0.1852382 | 0.2560829 | 1.205588 | 600 | 1 |  |  | FALSE
edge | Rancieite | ASW |  | 6 |  | 5 | 1.903393 | 2.631348 | 1.205588 | 600 | 1 |  |  | FALSE
edge | Rancieite | ASW |  | 6 |  | 6 | 3.622121 | 5.007407 | 1.205588 | 600 | 1 |  |  | FALSE
edge | Rancieite | ASW |  | 6 |  | 7 | 4.598177 | 6.356756 | 1.205588 | 600 | 1 |  |  | FALSE
edge | Rancieite | ASW |  | 6 |  | 8 | 5.306397 | 7.335837 | 1.205588 | 600 | 1 |  |  | FALSE
edge | Rancieite | ASW |  | 6 |  | 9 | 4.629184 | 6.399622 | 1.205588 | 600 | 1 |  |  | FALSE
edge | Rancieite | ASW |  | 6 |  | 10 | 4.782306 | 6.611306 | 1.205588 | 600 | 1 |  |  | FALSE
edge | Rancieite | ASW |  | 6 |  | 8 | 4.980088 | 6.88473 | 1.205588 | 600 | 1 |  |  | FALSE

## Settings
key | value
project | Sb(V) adsorption on Mn oxides
analyst
analyte | Sb(V)
molar_mass_g_per_mol | 121.76
temperature_K | 298.15
default_C0_kinetics | 6
default_C0_edge | 6
default_dilution_kinetics | 600
default_dilution_edge | 600
default_dilution_isotherm | 600
figure_language | en
note | solid:<矿物> 行为固液比 m/V (g/L)，矿物名与 Data 表一致；未列的矿物按 mg/L(悬浮液) 处理
solid:δ-MnO₂ | 1
solid:Rancieite | 1
solid:Acid birnessite | 3
solid:Alkaline birnessite | 3
solid:Feroxyhyte | 0.5