## README
Sb(V) 吸附数据模板
怎么用
1. 在 Data 表按行填入实测数据，一行 = 一个样品的一次测定；三组平行就写三行，replicate 分别填 1/2/3。
2. Settings 表填全局默认值，并在 solids 区列出每个矿物的固液比 m/V (g/L)。
3. 保存后执行：adsorp.bat run --template 吸附数据模板.xlsx --out output（在项目目录下；等价于 python -m adsorp.cli run）
4. 结果：output/报告.html（含单图下载）、结果汇总.xlsx、figures/（PNG+PDF）、tables/（CSV）。
浓度换算
若填 Ce_ppm，直接使用；若只填 conc_ppb，则 Ce_ppm = conc_ppb × corr_factor × dilution / 1000。
吸附率 (%) = 100 × (1 − Ce/C0)；qe (mg/g) = (C0 − Ce) / (m/V)。
Data 表各列
列名 | 示例 | 说明
exp | isotherm ¦ kinetics ¦ edge | 实验类型，三选一
mineral | δ-MnO₂ / 钙锰矿 / … | 矿物名，须与 Settings 的 solids 表一致
background | NaNO3 ASW | 背景电解质
ionic_strength_M | 0.01 | 离子强度 (mol/L)，留空则从 background 解析
C0_ppm | 6 | 初始 Sb(V) 浓度 (mg/L)
time_h | 24 | 取样时间 (h)，仅 kinetics 必填
pH | 7.0 | 平衡 pH，仅 edge 必填
Ce_ppm | 0.85 | 平衡浓度 (mg/L)。有则优先使用
conc_ppb | 127.5 | 仪器测得浓度 (ppb)。无 Ce_ppm 时按下方公式换算
corr_factor | 1.0 | 校正因子（标线/漂移校正）
dilution | 600 | 稀释倍数，留空取 Settings 默认值
solid_g_per_L | 3.0 | 固液比 m/V。留空取 Settings 中该矿物的值
replicate | 1 | 平行样编号，可留空
note | 异常，未加原液 | 备注；含 异常/存疑/加错/未取样/可疑/重测 的行自动剔除
exclude | FALSE | 强制剔除该行（TRUE/FALSE），优先于 note 判断

## Data
exp | mineral | background | ionic_strength_M | C0_ppm | time_h | pH | Ce_ppm | conc_ppb | corr_factor | dilution | solid_g_per_L | replicate | note | exclude
isotherm | Todorokite | 0.01 M NaNO₃ |  | 0.05 |  |  |  | 0.316986 | 0.9161621 | 1.116
isotherm | Todorokite | 0.01 M NaNO₃ |  | 0.5 |  |  |  | 3.783656 | 0.9161621 | 5
isotherm | Todorokite | 0.01 M NaNO₃ |  | 1 |  |  |  | 1.308503 | 0.9161621 | 100
isotherm | Todorokite | 0.01 M NaNO₃ |  | 3 |  |  |  | 2.702438 | 0.9161621 | 300
isotherm | Todorokite | 0.01 M NaNO₃ |  | 6 |  |  |  | 5.02734 | 0.9161621 | 600
isotherm | Todorokite | 0.01 M NaNO₃ |  | 10 |  |  |  | 6.854257 | 0.9161621 | 1000
isotherm | Todorokite | 0.01 M NaNO₃ |  | 20 |  |  |  | 8.694756 | 0.9161621 | 2000
isotherm | Todorokite | 0.01 M NaNO₃ |  | 50 |  |  |  | 9.751101 | 0.9161621 | 5000
isotherm | Todorokite | 0.01 M NaNO₃ |  | 0.05 | [5 empty] | 1.116
isotherm | Todorokite | ASW |  | 0.5 |  |  |  | 25.20457 | 0.9483245 | 5
isotherm | Todorokite | ASW |  | 1 |  |  |  | 3.198174 | 0.9483245 | 100
isotherm | Todorokite | ASW |  | 3 |  |  |  | 5.185882 | 0.9483245 | 300
isotherm | Todorokite | ASW |  | 6 |  |  |  | 6.397991 | 1.023425 | 600
isotherm | Todorokite | ASW |  | 10 |  |  |  | 7.052886 | 1.023425 | 1000
isotherm | Todorokite | ASW |  | 20 |  |  |  | 8.391255 | 1.023425 | 2000
isotherm | Todorokite | ASW |  | 50 | [5 empty] | 5000
kinetics | Todorokite | 0.01 M NaNO₃ |  | 6 | 0.083 |  |  | 7.242782 | 0.8974301 | 600
kinetics | Todorokite | 0.01 M NaNO₃ |  | 6 | 0.16 |  |  | 6.994681 | 0.8974301 | 600
kinetics | Todorokite | 0.01 M NaNO₃ |  | 6 | 0.5 |  |  | 6.908549 | 0.8974301 | 600
kinetics | Todorokite | 0.01 M NaNO₃ |  | 6 | 1 |  |  | 5.699222 | 0.8974301 | 600
kinetics | Todorokite | 0.01 M NaNO₃ |  | 6 | 2 |  |  | 6.077129 | 0.8974301 | 600
kinetics | Todorokite | 0.01 M NaNO₃ |  | 6 | 5 |  |  | 5.653484 | 0.8974301 | 600
kinetics | Todorokite | 0.01 M NaNO₃ |  | 6 | 12 |  |  | 5.563385 | 0.8974301 | 600
kinetics | Todorokite | 0.01 M NaNO₃ |  | 6 | 24 |  |  | 5.382923 | 0.8974301 | 600
kinetics | Todorokite | 0.01 M NaNO₃ |  | 6 | 48 |  |  | 5.310496 | 0.8974301 | 600
kinetics | Todorokite | 0.01 M NaNO₃ |  | 6 | 96 |  |  | 4.039923 | 0.8885746 | 600
kinetics | Todorokite | 0.01 M NaNO₃ |  | 6 | 120 |  |  | 4.04212 | 0.8885746 | 600
kinetics | Todorokite | 0.01 M NaNO₃ |  | 6 | 168 |  |  | 3.703853 | 0.8885746 | 600
kinetics | Todorokite | 0.01 M NaNO₃ |  | 6 | 216 |  |  | 0.7682323 | 1.092 | 600
kinetics | Todorokite | 0.01 M NaNO₃ |  | 6 | 288 |  |  | 0.6699524 | 1.077 | 600
kinetics | Todorokite | ASW |  | 6 | 0.083 |  |  | 6.702907 | 0.91769 | 600
kinetics | Todorokite | ASW |  | 6 | 0.16 |  |  | 5.942799 | 0.91769 | 600
kinetics | Todorokite | ASW |  | 6 | 0.5 |  |  | 6.798023 | 0.91769 | 600
kinetics | Todorokite | ASW |  | 6 | 1 |  |  |  |  | 600
kinetics | Todorokite | ASW |  | 6 | 2 |  |  | 6.594807 | 0.91769 | 600
kinetics | Todorokite | ASW |  | 6 | 5 |  |  | 6.619168 | 0.91769 | 600
kinetics | Todorokite | ASW |  | 6 | 12 |  |  |  |  | 600
kinetics | Todorokite | ASW |  | 6 | 24 |  |  | 4.742588 | 0.91769 | 600
kinetics | Todorokite | ASW |  | 6 | 48 |  |  | 5.651353 | 0.91769 | 600
kinetics | Todorokite | ASW |  | 6 | 96 |  |  | 5.623536 | 1.077 | 600
kinetics | Todorokite | ASW |  | 6 | 120 |  |  | 5.350831 | 1.076982 | 600
kinetics | Todorokite | ASW |  | 6 | 168 |  |  | 5.315782 | 1.076982 | 600
kinetics | Todorokite | ASW |  | 6 | 216 |  |  | 5.319836 | 1.076982 | 600
kinetics | Todorokite | ASW |  | 6 | 264 |  |  | 5.201613 | 1.076982 | 600
edge | Todorokite | 0.001 M NaNO3 |  | 6 |  | 4 |  | 0.2005601 | 1.343027 | 600
edge | Todorokite | 0.001 M NaNO3 |  | 6 |  | 5 |  | 0.3090038 | 1.343027 | 600
edge | Todorokite | 0.001 M NaNO3 |  | 6 |  | 6 |  | 1.583206 | 1.343027 | 600
edge | Todorokite | 0.001 M NaNO3 |  | 6 |  | 7 |  | 4.748183 | 1.343027 | 600
edge | Todorokite | 0.001 M NaNO3 |  | 6 |  | 8 |  | 5.753679 | 1.343027 | 600
edge | Todorokite | 0.001 M NaNO3 |  | 6 |  | 9 |  | 6.394992 | 1.343027 | 600
edge | Todorokite | 0.001 M NaNO3 |  | 6 |  | 10 |  | 6.704799 | 1.343027 | 600
edge | Todorokite | 0.001 M NaNO3 |  | 6 |  | 7 |  | 4.529972 | 1.452213 | 600
edge | Todorokite | 0.01 M NaNO3 |  | 6 |  | 4 |  | 0.07218287 | 1.452213 | 600
edge | Todorokite | 0.01 M NaNO3 |  | 6 |  | 5 |  | 0.467193 | 1.452213 | 600
edge | Todorokite | 0.01 M NaNO3 |  | 6 |  | 6 |  | 2.603035 | 1.452213 | 600
edge | Todorokite | 0.01 M NaNO3 |  | 6 |  | 7 |  | 3.534398 | 1.452213 | 600
edge | Todorokite | 0.01 M NaNO3 |  | 6 |  | 8 |  | 3.559624 | 1.62541 | 600
edge | Todorokite | 0.01 M NaNO3 |  | 6 |  | 9 |  | 4.169846 | 1.62541 | 600
edge | Todorokite | 0.01 M NaNO3 |  | 6 |  | 10 |  | 4.364506 | 1.62541 | 600
edge | Todorokite | 0.01 M NaNO3 |  | 6 |  | 7 |  | 3.559624 | 1.62541 | 600
edge | Todorokite | ASW |  | 6 |  | 4 |  | 0.2560829 | 1.205588 | 600
edge | Todorokite | ASW |  | 6 |  | 5 |  | 2.631348 | 1.205588 | 600
edge | Todorokite | ASW |  | 6 |  | 6 |  | 5.007407 | 1.205588 | 600
edge | Todorokite | ASW |  | 6 |  | 7 |  | 6.356756 | 1.205588 | 600
edge | Todorokite | ASW |  | 6 |  | 8 |  | 7.335837 | 1.205588 | 600
edge | Todorokite | ASW |  | 6 |  | 9 |  | 6.399622 | 1.205588 | 600
edge | Todorokite | ASW |  | 6 |  | 10 |  | 6.611306 | 1.205588 | 600
edge | Todorokite | ASW |  | 6 |  | 8 |  | 6.88473 | 1.205588 | 600

## Settings
key | value
project | Sb(V) adsorption on Mn oxides
analyst
analyte | Sb(V)
molar_mass_g_per_mol | 121.76
temperature_K | 298.15
default_dilution_kinetics | 600
default_dilution_edge | 600
default_dilution_isotherm | 600
figure_language | en
note | solid:<矿物> 行为固液比 m/V (g/L)；未列的矿物按 mg/L(悬浮液) 处理
solid:δ-MnO₂ | 1
solid:钙锰矿 | 1
solid:酸性水钠锰矿 | 3
solid:碱性水钠锰矿 | 3
solid:六方纤铁矿 | 0.5