## 长表数据
exp | file | row | mineral | background | group | ionic_strength_M | C0_ppm | time_h | pH | conc_ppb | corr_factor | replicate | fluorescence | note | dilution | solid_g_per_L | Ce_ppm | reported_removal_pct | removal_pct | recalc_max_diff_pct | exclude
isotherm | tod-去除异常点.xlsx | 2 | Todorokite | 0.01 M NaNO₃ | isotherm-Todorokite-0.01 M NaNO₃ | 0.01 | 0.05 |  |  | 0.316986 | 0.9161621 |  |  |  | 1.116 |  | 0.0003240982 |  | 99.3518 | 0 | FALSE
isotherm | tod-去除异常点.xlsx | 3 | Todorokite | 0.01 M NaNO₃ | isotherm-Todorokite-0.01 M NaNO₃ | 0.01 | 0.5 |  |  | 3.783656 | 0.9161621 |  |  |  | 5 |  | 0.01733221 |  | 96.53356 | 0 | FALSE
isotherm | tod-去除异常点.xlsx | 4 | Todorokite | 0.01 M NaNO₃ | isotherm-Todorokite-0.01 M NaNO₃ | 0.01 | 1 |  |  | 1.308503 | 0.9161621 |  |  |  | 100 |  | 0.11988 |  | 88.012 | 0 | FALSE
isotherm | tod-去除异常点.xlsx | 5 | Todorokite | 0.01 M NaNO₃ | isotherm-Todorokite-0.01 M NaNO₃ | 0.01 | 3 |  |  | 2.702438 | 0.9161621 |  |  |  | 300 |  | 0.7427614 |  | 75.24129 | 0 | FALSE
isotherm | tod-去除异常点.xlsx | 6 | Todorokite | 0.01 M NaNO₃ | isotherm-Todorokite-0.01 M NaNO₃ | 0.01 | 6 |  |  | 5.02734 | 0.9161621 |  |  |  | 600 |  | 2.763515 |  | 53.94142 | 0 | FALSE
isotherm | tod-去除异常点.xlsx | 7 | Todorokite | 0.01 M NaNO₃ | isotherm-Todorokite-0.01 M NaNO₃ | 0.01 | 10 |  |  | 6.854257 | 0.9161621 |  |  |  | 1000 |  | 6.27961 |  | 37.2039 | 0 | FALSE
isotherm | tod-去除异常点.xlsx | 8 | Todorokite | 0.01 M NaNO₃ | isotherm-Todorokite-0.01 M NaNO₃ | 0.01 | 20 |  |  | 8.694756 | 0.9161621 |  |  |  | 2000 |  | 15.93161 |  | 20.34194 | 0 | FALSE
isotherm | tod-去除异常点.xlsx | 9 | Todorokite | 0.01 M NaNO₃ | isotherm-Todorokite-0.01 M NaNO₃ | 0.01 | 50 |  |  | 9.751101 | 0.9161621 |  |  |  | 5000 |  | 44.66794 |  | 10.66411 | 0 | FALSE
isotherm | tod-去除异常点.xlsx | 10 | Todorokite | 0.01 M NaNO₃ | isotherm-Todorokite-0.01 M NaNO₃ | 0.01 | 0.05 |  |  |  | 1 |  |  |  | 1.116 |  |  |  |  | 0 | FALSE
isotherm | tod-去除异常点.xlsx | 11 | Todorokite | ASW | isotherm-Todorokite-ASW |  | 0.5 |  |  | 25.20457 | 0.9483245 |  |  |  | 5 |  | 0.1195105 |  | 76.09789 | 0 | FALSE
isotherm | tod-去除异常点.xlsx | 12 | Todorokite | ASW | isotherm-Todorokite-ASW |  | 1 |  |  | 3.198174 | 0.9483245 |  |  |  | 100 |  | 0.3032907 |  | 69.67093 | 0 | FALSE
isotherm | tod-去除异常点.xlsx | 13 | Todorokite | ASW | isotherm-Todorokite-ASW |  | 3 |  |  | 5.185882 | 0.9483245 |  |  |  | 300 |  | 1.47537 |  | 50.82101 | 0 | FALSE
isotherm | tod-去除异常点.xlsx | 14 | Todorokite | ASW | isotherm-Todorokite-ASW |  | 6 |  |  | 6.397991 | 1.023425 |  |  |  | 600 |  | 3.928718 |  | 34.52137 | 0 | FALSE
isotherm | tod-去除异常点.xlsx | 15 | Todorokite | ASW | isotherm-Todorokite-ASW |  | 10 |  |  | 7.052886 | 1.023425 |  |  |  | 1000 |  | 7.2181 |  | 27.819 | 0 | FALSE
isotherm | tod-去除异常点.xlsx | 16 | Todorokite | ASW | isotherm-Todorokite-ASW |  | 20 |  |  | 8.391255 | 1.023425 |  |  |  | 2000 |  | 17.17564 |  | 14.12181 | 0 | FALSE
isotherm | tod-去除异常点.xlsx | 17 | Todorokite | ASW | isotherm-Todorokite-ASW |  | 50 |  |  |  | 1 |  |  |  | 5000 |  |  |  |  | 0 | FALSE
kinetics | tod-去除异常点.xlsx | 18 | Todorokite | 0.01 M NaNO₃ | kinetics-Todorokite-0.01 M NaNO₃ | 0.01 | 6 | 0.083 |  | 7.242782 | 0.8974301 |  |  |  | 600 |  | 3.899935 |  | 35.00109 | 0 | FALSE
kinetics | tod-去除异常点.xlsx | 19 | Todorokite | 0.01 M NaNO₃ | kinetics-Todorokite-0.01 M NaNO₃ | 0.01 | 6 | 0.16 |  | 6.994681 | 0.8974301 |  |  |  | 600 |  | 3.766342 |  | 37.22763 | 0 | FALSE
kinetics | tod-去除异常点.xlsx | 20 | Todorokite | 0.01 M NaNO₃ | kinetics-Todorokite-0.01 M NaNO₃ | 0.01 | 6 | 0.5 |  | 6.908549 | 0.8974301 |  |  |  | 600 |  | 3.719964 |  | 38.0006 | 0 | FALSE
kinetics | tod-去除异常点.xlsx | 21 | Todorokite | 0.01 M NaNO₃ | kinetics-Todorokite-0.01 M NaNO₃ | 0.01 | 6 | 1 |  | 5.699222 | 0.8974301 |  |  |  | 600 |  | 3.068792 |  | 48.85346 | 0 | FALSE
kinetics | tod-去除异常点.xlsx | 22 | Todorokite | 0.01 M NaNO₃ | kinetics-Todorokite-0.01 M NaNO₃ | 0.01 | 6 | 2 |  | 6.077129 | 0.8974301 |  |  |  | 600 |  | 3.272279 |  | 45.46202 | 0 | FALSE
kinetics | tod-去除异常点.xlsx | 23 | Todorokite | 0.01 M NaNO₃ | kinetics-Todorokite-0.01 M NaNO₃ | 0.01 | 6 | 5 |  | 5.653484 | 0.8974301 |  |  |  | 600 |  | 3.044164 |  | 49.26393 | 0 | FALSE
kinetics | tod-去除异常点.xlsx | 24 | Todorokite | 0.01 M NaNO₃ | kinetics-Todorokite-0.01 M NaNO₃ | 0.01 | 6 | 12 |  | 5.563385 | 0.8974301 |  |  |  | 600 |  | 2.995649 |  | 50.07251 | 0 | FALSE
kinetics | tod-去除异常点.xlsx | 25 | Todorokite | 0.01 M NaNO₃ | kinetics-Todorokite-0.01 M NaNO₃ | 0.01 | 6 | 24 |  | 5.382923 | 0.8974301 |  |  |  | 600 |  | 2.898479 |  | 51.69202 | 0 | FALSE
kinetics | tod-去除异常点.xlsx | 26 | Todorokite | 0.01 M NaNO₃ | kinetics-Todorokite-0.01 M NaNO₃ | 0.01 | 6 | 48 |  | 5.310496 | 0.8974301 |  |  |  | 600 |  | 2.85948 |  | 52.34201 | 0 | FALSE
kinetics | tod-去除异常点.xlsx | 27 | Todorokite | 0.01 M NaNO₃ | kinetics-Todorokite-0.01 M NaNO₃ | 0.01 | 6 | 96 |  | 4.039923 | 0.8885746 |  |  |  | 600 |  | 2.153864 |  | 64.10227 | 0 | FALSE
kinetics | tod-去除异常点.xlsx | 28 | Todorokite | 0.01 M NaNO₃ | kinetics-Todorokite-0.01 M NaNO₃ | 0.01 | 6 | 120 |  | 4.04212 | 0.8885746 |  |  |  | 600 |  | 2.155035 |  | 64.08275 | 0 | FALSE
kinetics | tod-去除异常点.xlsx | 29 | Todorokite | 0.01 M NaNO₃ | kinetics-Todorokite-0.01 M NaNO₃ | 0.01 | 6 | 168 |  | 3.703853 | 0.8885746 |  |  |  | 600 |  | 1.97469 |  | 67.0885 | 0 | FALSE
kinetics | tod-去除异常点.xlsx | 30 | Todorokite | 0.01 M NaNO₃ | kinetics-Todorokite-0.01 M NaNO₃ | 0.01 | 6 | 216 |  | 0.7682323 | 1.092 |  |  |  | 600 |  | 0.5033458 |  | 91.6109 | 0 | FALSE
kinetics | tod-去除异常点.xlsx | 31 | Todorokite | 0.01 M NaNO₃ | kinetics-Todorokite-0.01 M NaNO₃ | 0.01 | 6 | 288 |  | 0.6699524 | 1.077 |  |  |  | 600 |  | 0.4329233 |  | 92.78461 | 0 | FALSE
kinetics | tod-去除异常点.xlsx | 32 | Todorokite | ASW | kinetics-Todorokite-ASW |  | 6 | 0.083 |  | 6.702907 | 0.91769 |  |  |  | 600 |  | 3.690714 |  | 38.48809 | 0 | FALSE
kinetics | tod-去除异常点.xlsx | 33 | Todorokite | ASW | kinetics-Todorokite-ASW |  | 6 | 0.16 |  | 5.942799 | 0.91769 |  |  |  | 600 |  | 3.272188 |  | 45.46353 | 0 | FALSE
kinetics | tod-去除异常点.xlsx | 34 | Todorokite | ASW | kinetics-Todorokite-ASW |  | 6 | 0.5 |  | 6.798023 | 0.91769 |  |  |  | 600 |  | 3.743087 |  | 37.61522 | 0 | FALSE
kinetics | tod-去除异常点.xlsx | 35 | Todorokite | ASW | kinetics-Todorokite-ASW |  | 6 | 1 |  |  | 1 |  |  |  | 600 |  |  |  |  | 0 | FALSE
kinetics | tod-去除异常点.xlsx | 36 | Todorokite | ASW | kinetics-Todorokite-ASW |  | 6 | 2 |  | 6.594807 | 0.91769 |  |  |  | 600 |  | 3.631193 |  | 39.48011 | 0 | FALSE
kinetics | tod-去除异常点.xlsx | 37 | Todorokite | ASW | kinetics-Todorokite-ASW |  | 6 | 5 |  | 6.619168 | 0.91769 |  |  |  | 600 |  | 3.644607 |  | 39.25656 | 0 | FALSE
kinetics | tod-去除异常点.xlsx | 38 | Todorokite | ASW | kinetics-Todorokite-ASW |  | 6 | 12 |  |  | 1 |  |  |  | 600 |  |  |  |  | 0 | FALSE
kinetics | tod-去除异常点.xlsx | 39 | Todorokite | ASW | kinetics-Todorokite-ASW |  | 6 | 24 |  | 4.742588 | 0.91769 |  |  |  | 600 |  | 2.611335 |  | 56.47775 | 0 | FALSE
kinetics | tod-去除异常点.xlsx | 40 | Todorokite | ASW | kinetics-Todorokite-ASW |  | 6 | 48 |  | 5.651353 | 0.91769 |  |  |  | 600 |  | 3.111714 |  | 48.1381 | 0 | FALSE
kinetics | tod-去除异常点.xlsx | 41 | Todorokite | ASW | kinetics-Todorokite-ASW |  | 6 | 96 |  | 5.623536 | 1.077 |  |  |  | 600 |  | 3.633929 |  | 39.43452 | 0 | FALSE
kinetics | tod-去除异常点.xlsx | 42 | Todorokite | ASW | kinetics-Todorokite-ASW |  | 6 | 120 |  | 5.350831 | 1.076982 |  |  |  | 600 |  | 3.45765 |  | 42.3725 | 0 | FALSE
kinetics | tod-去除异常点.xlsx | 43 | Todorokite | ASW | kinetics-Todorokite-ASW |  | 6 | 168 |  | 5.315782 | 1.076982 |  |  |  | 600 |  | 3.435002 |  | 42.74996 | 0 | FALSE
kinetics | tod-去除异常点.xlsx | 44 | Todorokite | ASW | kinetics-Todorokite-ASW |  | 6 | 216 |  | 5.319836 | 1.076982 |  |  |  | 600 |  | 3.437622 |  | 42.7063 | 0 | FALSE
kinetics | tod-去除异常点.xlsx | 45 | Todorokite | ASW | kinetics-Todorokite-ASW |  | 6 | 264 |  | 5.201613 | 1.076982 |  |  |  | 600 |  | 3.361227 |  | 43.97955 | 0 | FALSE
edge | tod-去除异常点.xlsx | 46 | Todorokite | 0.001 M NaNO₃ | edge-Todorokite-0.001 M NaNO₃ | 0.001 | 6 |  | 4 | 0.2005601 | 1.343027 |  |  |  | 600 |  | 0.1616146 |  | 97.30642 | 0 | FALSE
edge | tod-去除异常点.xlsx | 47 | Todorokite | 0.001 M NaNO₃ | edge-Todorokite-0.001 M NaNO₃ | 0.001 | 6 |  | 5 | 0.3090038 | 1.343027 |  |  |  | 600 |  | 0.2490003 |  | 95.85 | 0 | FALSE
edge | tod-去除异常点.xlsx | 48 | Todorokite | 0.001 M NaNO₃ | edge-Todorokite-0.001 M NaNO₃ | 0.001 | 6 |  | 6 | 1.583206 | 1.343027 |  |  |  | 600 |  | 1.275773 |  | 78.73711 | 0 | FALSE
edge | tod-去除异常点.xlsx | 49 | Todorokite | 0.001 M NaNO₃ | edge-Todorokite-0.001 M NaNO₃ | 0.001 | 6 |  | 7 | 4.748183 | 1.343027 |  |  |  | 600 |  | 3.826163 |  | 36.23062 | 0 | FALSE
edge | tod-去除异常点.xlsx | 50 | Todorokite | 0.001 M NaNO₃ | edge-Todorokite-0.001 M NaNO₃ | 0.001 | 6 |  | 8 | 5.753679 | 1.343027 |  |  |  | 600 |  | 4.636408 |  | 22.72653 | 0 | FALSE
edge | tod-去除异常点.xlsx | 51 | Todorokite | 0.001 M NaNO₃ | edge-Todorokite-0.001 M NaNO₃ | 0.001 | 6 |  | 9 | 6.394992 | 1.343027 |  |  |  | 600 |  | 5.153188 |  | 14.11353 | 0 | FALSE
edge | tod-去除异常点.xlsx | 52 | Todorokite | 0.001 M NaNO₃ | edge-Todorokite-0.001 M NaNO₃ | 0.001 | 6 |  | 10 | 6.704799 | 1.343027 |  |  |  | 600 |  | 5.402836 |  | 9.952725 | 0 | FALSE
edge | tod-去除异常点.xlsx | 53 | Todorokite | 0.001 M NaNO₃ | edge-Todorokite-0.001 M NaNO₃ | 0.001 | 6 |  | 7 | 4.529972 | 1.452213 |  |  |  | 600 |  | 3.94709 |  | 34.21517 | 0 | FALSE
edge | tod-去除异常点.xlsx | 54 | Todorokite | 0.01 M NaNO₃ | edge-Todorokite-0.01 M NaNO₃ | 0.01 | 6 |  | 4 | 0.07218287 | 1.452213 |  |  |  | 600 |  | 0.06289493 |  | 98.95175 | 0 | FALSE
edge | tod-去除异常点.xlsx | 55 | Todorokite | 0.01 M NaNO₃ | edge-Todorokite-0.01 M NaNO₃ | 0.01 | 6 |  | 5 | 0.467193 | 1.452213 |  |  |  | 600 |  | 0.4070782 |  | 93.21536 | 0 | FALSE
edge | tod-去除异常点.xlsx | 56 | Todorokite | 0.01 M NaNO₃ | edge-Todorokite-0.01 M NaNO₃ | 0.01 | 6 |  | 6 | 2.603035 | 1.452213 |  |  |  | 600 |  | 2.268097 |  | 62.19839 | 0 | FALSE
edge | tod-去除异常点.xlsx | 57 | Todorokite | 0.01 M NaNO₃ | edge-Todorokite-0.01 M NaNO₃ | 0.01 | 6 |  | 7 | 3.534398 | 1.452213 |  |  |  | 600 |  | 3.079619 |  | 48.67302 | 0 | FALSE
edge | tod-去除异常点.xlsx | 58 | Todorokite | 0.01 M NaNO₃ | edge-Todorokite-0.01 M NaNO₃ | 0.01 | 6 |  | 8 | 3.559624 | 1.62541 |  |  |  | 600 |  | 3.471508 |  | 42.14153 | 0 | FALSE
edge | tod-去除异常点.xlsx | 59 | Todorokite | 0.01 M NaNO₃ | edge-Todorokite-0.01 M NaNO₃ | 0.01 | 6 |  | 9 | 4.169846 | 1.62541 |  |  |  | 600 |  | 4.066624 |  | 32.22293 | 0 | FALSE
edge | tod-去除异常点.xlsx | 60 | Todorokite | 0.01 M NaNO₃ | edge-Todorokite-0.01 M NaNO₃ | 0.01 | 6 |  | 10 | 4.364506 | 1.62541 |  |  |  | 600 |  | 4.256466 |  | 29.0589 | 0 | FALSE
edge | tod-去除异常点.xlsx | 61 | Todorokite | 0.01 M NaNO₃ | edge-Todorokite-0.01 M NaNO₃ | 0.01 | 6 |  | 7 | 3.559624 | 1.62541 |  |  |  | 600 |  | 3.471508 |  | 42.14153 | 0 | FALSE
edge | tod-去除异常点.xlsx | 62 | Todorokite | ASW | edge-Todorokite-ASW |  | 6 |  | 4 | 0.2560829 | 1.205588 |  |  |  | 600 |  | 0.1852382 |  | 96.9127 | 0 | FALSE
edge | tod-去除异常点.xlsx | 63 | Todorokite | ASW | edge-Todorokite-ASW |  | 6 |  | 5 | 2.631348 | 1.205588 |  |  |  | 600 |  | 1.903393 |  | 68.27679 | 0 | FALSE
edge | tod-去除异常点.xlsx | 64 | Todorokite | ASW | edge-Todorokite-ASW |  | 6 |  | 6 | 5.007407 | 1.205588 |  |  |  | 600 |  | 3.622121 |  | 39.63131 | 0 | FALSE
edge | tod-去除异常点.xlsx | 65 | Todorokite | ASW | edge-Todorokite-ASW |  | 6 |  | 7 | 6.356756 | 1.205588 |  |  |  | 600 |  | 4.598177 |  | 23.36372 | 0 | FALSE
edge | tod-去除异常点.xlsx | 66 | Todorokite | ASW | edge-Todorokite-ASW |  | 6 |  | 8 | 7.335837 | 1.205588 |  |  |  | 600 |  | 5.306397 |  | 11.56004 | 0 | FALSE
edge | tod-去除异常点.xlsx | 67 | Todorokite | ASW | edge-Todorokite-ASW |  | 6 |  | 9 | 6.399622 | 1.205588 |  |  |  | 600 |  | 4.629184 |  | 22.84693 | 0 | FALSE
edge | tod-去除异常点.xlsx | 68 | Todorokite | ASW | edge-Todorokite-ASW |  | 6 |  | 10 | 6.611306 | 1.205588 |  |  |  | 600 |  | 4.782306 |  | 20.2949 | 0 | FALSE
edge | tod-去除异常点.xlsx | 69 | Todorokite | ASW | edge-Todorokite-ASW |  | 6 |  | 8 | 6.88473 | 1.205588 |  |  |  | 600 |  | 4.980088 |  | 16.99853 | 0 | FALSE

## QC
exp | qc | nominal_ppb | conc_ppb | recovery_pct

## 等温线_最优
mineral | background | best_model | best_label | n_points | qe_unit | n_excluded | n_fit | qe_max_obs | R2 | adj_R2 | RMSE | AICc | at_bound | start_hit_rate | best_qmax | best_K_DR | best_K_L
Todorokite | 0.01 M NaNO₃ | dr | Dubinin-Radushkevich | 8 | mg/g | 0 | 8 | 5.332056 | 0.9855014 | 0.9830849 | 0.2471037 | -18.26861 | FALSE | 0.9166667 | 10.9545 | 0.001873015
Todorokite | ASW | langmuir | Langmuir | 6 | mg/g | 0 | 6 | 2.824361 | 0.9765957 | 0.9707447 | 0.1769263 | -15.21706 | FALSE | 1 | 3.070076 |  | 0.7305198

## 等温线_全部模型
mineral | background | ionic_strength_M | n_points | qe_unit | n_excluded | n_fit | C0_range_ppm | model | model_label | n | p | SSE | R2 | adj_R2 | RMSE | chi2 | ARE_pct | MPSD_pct | AIC | AICc | max_param_corr | at_bound | converged | start_hit_rate | n_domain_skipped | par_qmax | par_qmax_SE | par_qmax_CI95_lo | par_qmax_CI95_hi | par_K_L | par_K_L_SE | par_K_L_CI95_lo | par_K_L_CI95_hi | par_K_F | par_K_F_SE | par_K_F_CI95_lo | par_K_F_CI95_hi | par_n | par_n_SE | par_n_CI95_lo | par_n_CI95_hi | par_B | par_B_SE | par_B_CI95_lo | par_B_CI95_hi | par_A_T | par_A_T_SE | par_A_T_CI95_lo | par_A_T_CI95_hi | par_K_DR | par_K_DR_SE | par_K_DR_CI95_lo | par_K_DR_CI95_hi | E_kJ_per_mol | par_K_S | par_K_S_SE | par_K_S_CI95_lo | par_K_S_CI95_hi | par_m | par_m_SE | par_m_CI95_lo | par_m_CI95_hi | par_K_T | par_K_T_SE | par_K_T_CI95_lo | par_K_T_CI95_hi | par_t | par_t_SE | par_t_CI95_lo | par_t_CI95_hi | par_K_R | par_K_R_SE | par_K_R_CI95_lo | par_K_R_CI95_hi | par_a_R | par_a_R_SE | par_a_R_CI95_lo | par_a_R_CI95_hi | par_g | par_g_SE | par_g_CI95_lo | par_g_CI95_hi
Todorokite | 0.01 M NaNO₃ | 0.01 | 8 | mg/g | 0 | 8 | 0.05–50 | langmuir | Langmuir | 8 | 2 | 1.190439 | 0.9528888 | 0.945037 | 0.4454284 | 3.869901 | 33.78817 | 55.43484 | -11.24096 | -8.840957 | 0.670201 | FALSE | TRUE | 1 | 0 | 4.709478 | 0.3280955 | 3.906657 | 5.512299 | 1.032094 | 0.3736017 | 0.1179239 | 1.946265
Todorokite | 0.01 M NaNO₃ | 0.01 | 8 | mg/g | 0 | 8 | 0.05–50 | freundlich | Freundlich | 8 | 2 | 0.7697968 | 0.9695356 | 0.9644582 | 0.3581892 | 0.6312357 | 85.4052 | 217.4928 | -14.72856 | -12.32856 | 0.8475987 | FALSE | TRUE | 1 | 0 | [8 empty] | 2.185737 | 0.1707826 | 1.767847 | 2.603627 | 4.119023 | 0.449429 | 3.019309 | 5.218736
Todorokite | 0.01 M NaNO₃ | 0.01 | 8 | mg/g | 0 | 8 | 0.05–50 | temkin | Temkin | 8 | 2 | 2.773023 | 0.8902586 | 0.8719684 | 0.6798313 | 0.9295845 | 258.9871 | 749.9475 | -4.476026 | -2.076026 | 0.8308272 | FALSE | TRUE | 1 | 0 | [16 empty] | 0.4545905 | 0.0651586 | 0.2951531 | 0.6140278 | 465.3321 | 442.0892 | -616.4211 | 1547.085
Todorokite | 0.01 M NaNO₃ | 0.01 | 8 | mg/g | 0 | 8 | 0.05–50 | dr | Dubinin-Radushkevich | 8 | 2 | 0.3663614 | 0.9855014 | 0.9830849 | 0.2471037 | 0.2392207 | 30.5042 | 63.87309 | -20.66861 | -18.26861 | 0.9455289 | FALSE | TRUE | 0.9166667 | 0 | 10.9545 | 0.9599105 | 8.605686 | 13.30332 | [20 empty] | 0.001873015 | 0.0001547195 | 0.00149443 | 0.0022516 | 16.33858
Todorokite | 0.01 M NaNO₃ | 0.01 | 8 | mg/g | 0 | 8 | 0.05–50 | sips | Sips | 8 | 3 | 0.275173 | 0.9891101 | 0.9847542 | 0.2345945 | 0.1098753 | 13.66594 | 29.64964 | -20.95838 | -14.95838 | 0.9874759 | FALSE | TRUE | 1 | 0 | 6.832177 | 1.219218 | 3.698076 | 9.966277 | [25 empty] | 0.2352402 | 0.2080223 | -0.2994982 | 0.7699785 | 0.4679995 | 0.0874149 | 0.2432923 | 0.6927066
Todorokite | 0.01 M NaNO₃ | 0.01 | 8 | mg/g | 0 | 8 | 0.05–50 | toth | Toth | 8 | 3 | 0.2363421 | 0.9906468 | 0.9869056 | 0.217413 | 0.1114141 | 12.58032 | 22.79506 | -22.17533 | -16.17533 | 0.9724722 | FALSE | TRUE | 1 | 0 | 8.934536 | 3.097083 | 0.97323 | 16.89584 | [33 empty] | 25.61371 | 41.5483 | -81.18959 | 132.417 | 0.263896 | 0.093289 | 0.02408898 | 0.503703
Todorokite | 0.01 M NaNO₃ | 0.01 | 8 | mg/g | 0 | 8 | 0.05–50 | rp | Redlich-Peterson | 8 | 3 | 0.1942911 | 0.992311 | 0.9892354 | 0.1971249 | 0.574771 | 21.07476 | 45.45174 | -23.74271 | -17.74271 | 0.993342 | FALSE | TRUE | 1 | 0 | [45 empty] | 18.18853 | 7.667113 | -1.520408 | 37.89747 | 6.499087 | 3.150158 | -1.598652 | 14.59683 | 0.8350386 | 0.02609464 | 0.7679602 | 0.902117
Todorokite | ASW |  | 6 | mg/g | 0 | 6 | 0.5–20 | langmuir | Langmuir | 6 | 2 | 0.1252116 | 0.9765957 | 0.9707447 | 0.1769263 | 0.1452147 | 12.92861 | 21.29555 | -19.21706 | -15.21706 | 0.7991404 | FALSE | TRUE | 1 | 0 | 3.070076 | 0.1890845 | 2.545093 | 3.595058 | 0.7305198 | 0.1813206 | 0.2270931 | 1.233946
Todorokite | ASW |  | 6 | mg/g | 0 | 6 | 0.5–20 | freundlich | Freundlich | 6 | 2 | 0.3781733 | 0.9293128 | 0.911641 | 0.307479 | 0.2534786 | 21.83827 | 38.32363 | -12.58497 | -8.584973 | 0.8632974 | FALSE | TRUE | 1 | 0 | [8 empty] | 1.2696 | 0.1627666 | 0.817688 | 1.721513 | 3.14493 | 0.5690933 | 1.564874 | 4.724987
Todorokite | ASW |  | 6 | mg/g | 0 | 6 | 0.5–20 | temkin | Temkin | 6 | 2 | 0.1401599 | 0.9738016 | 0.9672521 | 0.1871897 | 0.09314925 | 10.60083 | 15.67733 | -18.54038 | -14.54038 | 0.878469 | FALSE | TRUE | 1 | 0 | [16 empty] | 0.5353049 | 0.04390085 | 0.4134165 | 0.6571932 | 14.25572 | 4.259401 | 2.429722 | 26.08171
Todorokite | ASW |  | 6 | mg/g | 0 | 6 | 0.5–20 | dr | Dubinin-Radushkevich | 6 | 2 | 0.2552903 | 0.9522818 | 0.9403522 | 0.2526313 | 0.1591937 | 15.91636 | 27.28715 | -14.94268 | -10.94268 | 0.9731813 | FALSE | TRUE | 0.9166667 | 0 | 10.12101 | 2.332613 | 3.644635 | 16.59738 | [20 empty] | 0.002452243 | 0.00037705 | 0.001405385 | 0.003499102 | 14.27918
Todorokite | ASW |  | 6 | mg/g | 0 | 6 | 0.5–20 | sips | Sips | 6 | 3 | 0.08320063 | 0.9844483 | 0.9740806 | 0.1665339 | 0.03541055 | 4.959824 | 7.575715 | -19.66956 | -7.669559 | 0.9600526 | FALSE | TRUE | 0.9722222 | 0 | 3.437497 | 0.5094208 | 1.816293 | 5.058702 | [25 empty] | 0.5342344 | 0.2680552 | -0.318837 | 1.387306 | 0.7801099 | 0.1708592 | 0.2363596 | 1.32386
Todorokite | ASW |  | 6 | mg/g | 0 | 6 | 0.5–20 | toth | Toth | 6 | 3 | 0.08951726 | 0.9832677 | 0.9721128 | 0.1727399 | 0.04103959 | 5.956494 | 9.263163 | -19.2305 | -7.2305 | 0.937928 | FALSE | TRUE | 1 | 0 | 3.596372 | 0.811715 | 1.013133 | 6.179612 | [33 empty] | 1.160681 | 0.6749948 | -0.9874534 | 3.308816 | 0.6473033 | 0.2717129 | -0.2174083 | 1.512015
Todorokite | ASW |  | 6 | mg/g | 0 | 6 | 0.5–20 | rp | Redlich-Peterson | 6 | 3 | 0.1039806 | 0.9805642 | 0.967607 | 0.1861725 | 0.05823945 | 8.02042 | 13.19609 | -18.33186 | -6.331865 | 0.9800772 | FALSE | TRUE | 1 | 0 | [45 empty] | 3.113878 | 1.366359 | -1.234487 | 7.462242 | 1.316165 | 0.8988687 | -1.544436 | 4.176767 | 0.9062572 | 0.0982791 | 0.5934892 | 1.219025

## 动力学_最优
mineral | background | best_model | best_label | n_points | qt_unit | n_excluded | n_fit | U_max_obs | R2 | adj_R2 | RMSE | AICc | at_bound | max_param_corr | start_hit_rate | best_k_B | best_alpha | best_qe | best_k1
Todorokite | 0.01 M NaNO₃ | bangham | Bangham | 14 | mg/g | 0 | 14 | 0.9278461 | 0.7957854 | 0.7787675 | 0.5112376 | -15.85298 | FALSE | 0.8659287 | 1 | 2.462331 | 0.1155277
Todorokite | ASW | pfo | 准一级 (PFO) | 12 | mg/g | 0 | 12 | 0.5647775 | 0.06456866 | -0.02897448 | 0.3200047 | -24.20059 | FALSE | 0.3195587 | 1 |  |  | 2.605277 | 27.71927

## 动力学_全部模型
mineral | background | ionic_strength_M | n_points | qt_unit | n_excluded | n_fit | model | model_label | n | p | SSE | R2 | adj_R2 | RMSE | chi2 | ARE_pct | MPSD_pct | AIC | AICc | max_param_corr | at_bound | converged | start_hit_rate | n_domain_skipped | par_qe | par_qe_SE | par_qe_CI95_lo | par_qe_CI95_hi | par_k1 | par_k1_SE | par_k1_CI95_lo | par_k1_CI95_hi | t_half_h | par_k2 | par_k2_SE | par_k2_CI95_lo | par_k2_CI95_hi | h0 | par_alpha | par_alpha_SE | par_alpha_CI95_lo | par_alpha_CI95_hi | par_beta | par_beta_SE | par_beta_CI95_lo | par_beta_CI95_hi | par_k_av | par_k_av_SE | par_k_av_CI95_lo | par_k_av_CI95_hi | par_n | par_n_SE | par_n_CI95_lo | par_n_CI95_hi | par_k_B | par_k_B_SE | par_k_B_CI95_lo | par_k_B_CI95_hi
Todorokite | 0.01 M NaNO₃ | 0.01 | 14 | mg/g | 0 | 14 | pfo | 准一级 (PFO) | 14 | 2 | 11.95824 | 0.2213773 | 0.1564921 | 0.9982584 | 3.477577 | 21.832 | 27.55835 | 1.793083 | 2.883992 | 0.282991 | FALSE | TRUE | 1 | 0 | 3.610315 | 0.294408 | 2.968855 | 4.251775 | 6.403967 | 3.692957 | -1.642295 | 14.45023 | 0.1082372
Todorokite | 0.01 M NaNO₃ | 0.01 | 14 | mg/g | 0 | 14 | pso | 准二级 (PSO) | 14 | 2 | 9.88198 | 0.3565662 | 0.3029468 | 0.9074681 | 2.945241 | 20.00793 | 24.64118 | -0.8768218 | 0.2140873 | 0.4991012 | FALSE | TRUE | 1 | 0 | 3.78626 | 0.2928178 | 3.148265 | 4.424256 |  |  |  |  | 0.1483849 | 1.779917 | 1.215056 | -0.8674633 | 4.427298 | 25.51648
Todorokite | 0.01 M NaNO₃ | 0.01 | 14 | mg/g | 0 | 14 | elovich | Elovich | 14 | 2 | 4.045011 | 0.7366219 | 0.7146738 | 0.5805896 | 1.037404 | 12.28943 | 14.86329 | -13.38202 | -12.29111 | 0.9592242 | FALSE | TRUE | 1 | 0 | [14 empty] | 775.8054 | 1269.812 | -1990.878 | 3542.488 | 2.979397 | 0.5159789 | 1.855176 | 4.103619
Todorokite | 0.01 M NaNO₃ | 0.01 | 14 | mg/g | 0 | 14 | avrami | Avrami | 14 | 3 | 3.297743 | 0.7852779 | 0.7462375 | 0.5475353 | 0.8501246 | 11.04407 | 14.3484 | -14.24146 | -11.84146 | 1 | TRUE | TRUE | 1 | 0 | 13.55199 | 3.745571e-05 | 13.55191 | 13.55208 | [18 empty] | 5.555556e-06 | 8.354146e-06 | -1.28318e-05 | 2.394291e-05 | 0.1325529 | 0.0223971 | 0.08325722 | 0.1818486
Todorokite | 0.01 M NaNO₃ | 0.01 | 14 | mg/g | 0 | 14 | bangham | Bangham | 14 | 2 | 3.136367 | 0.7957854 | 0.7787675 | 0.5112376 | 0.805522 | 10.71986 | 13.36813 | -16.94389 | -15.85298 | 0.8659287 | FALSE | TRUE | 1 | 0 | [14 empty] | 0.1155277 | 0.01833336 | 0.07558273 | 0.1554726 | [12 empty] | 2.462331 | 0.1920602 | 2.043868 | 2.880795
Todorokite | ASW |  | 12 | mg/g | 0 | 12 | pfo | 准一级 (PFO) | 12 | 2 | 1.02403 | 0.06456866 | -0.02897448 | 0.3200047 | 0.3932207 | 7.765069 | 11.09072 | -25.53393 | -24.20059 | 0.3195587 | FALSE | TRUE | 1 | 0 | 2.605277 | 0.0983698 | 2.386095 | 2.824458 | 27.71927 | 15.1979 | -6.143765 | 61.58231 | 0.02500596
Todorokite | ASW |  | 12 | mg/g | 0 | 12 | pso | 准二级 (PSO) | 12 | 2 | 1.610173 | -0.4708608 | -0.6179469 | 0.4012695 | 0.6863323 | 12.29753 | 15.20676 | -20.10278 | -18.76945 | 0.4677215 | TRUE | TRUE | 1 | 0 | 2.729024 | 0.1329391 | 2.432817 | 3.02523 |  |  |  |  | 0.04470168 | 8.197263 | 4.6203 | -2.097406 | 18.49193 | 61.04969
Todorokite | ASW |  | 12 | mg/g | 0 | 12 | elovich | Elovich | 12 | 2 | 4.789975 | -3.375547 | -3.813102 | 0.6920964 | 2.692308 | 21.25042 | 26.72301 | -7.020578 | -5.687245 | 0.9622756 | TRUE | TRUE | 1 | 0 | [14 empty] | 1000 | 3294.991 | -6341.697 | 8341.697 | 4.485383 | 1.43722 | 1.283057 | 7.687708
Todorokite | ASW |  | 12 | mg/g | 0 | 12 | avrami | Avrami | 12 | 3 | 1.703119 | -0.5557652 | -0.9014908 | 0.435012 | 0.7010876 | 11.58558 | 15.7561 | -17.42935 | -14.42935 | 0.9965659 | TRUE | TRUE | 1 | 0 | 3.385081 | 3.863559 | -5.354896 | 12.12506 | [18 empty] | 2.777778 | 54.79178 | -121.1698 | 126.7254 | 0.1 | 0.2074633 | -0.3693145 | 0.5693145
Todorokite | ASW |  | 12 | mg/g | 0 | 12 | bangham | Bangham | 12 | 2 | 1.842607 | -0.6831854 | -0.8515039 | 0.429256 | 0.7542194 | 12.21352 | 15.509 | -18.4847 | -17.15137 | 0.7843811 | TRUE | TRUE | 1 | 0 | [14 empty] | 0.05 | 0.01908358 | 0.007479134 | 0.09252087 | [12 empty] | 2.227457 | 0.173234 | 1.841468 | 2.613446

## 颗粒内扩散
break_t_h | k_id1 | C1 | k_id2 | C2 | ipd_ssr | mineral | background | qt_unit
168 | 0.1394475 | 2.390617 | 0.36673 | -0.4259153 | 0.9493227 | Todorokite | 0.01 M NaNO₃ | mg/g
48 | 0.1988474 | 2.238241 | -0.01485282 | 2.771021 | 0.4764962 | Todorokite | ASW | mg/g

## 平衡时间
mineral | background | U_max | t_eq_h | fit_R2 | note
Todorokite | 0.01 M NaNO₃ | 0.9278461 | 216 | 0.7957854
Todorokite | ASW | 0.5647775 |  | 0.06456866 | 无明确时间趋势，未定义平衡时间

## 吸附边参数
mineral | background | ionic_strength_M | n_points | n_excluded | pH_range | theta_min | theta_max | pH50 | pH50_SE | edge_width | slope_at_pH50 | plateau_high | plateau_low | R2_logistic | logKd_slope | logKd_R2 | n_outlier | outlier_pH | fit_ok | reliable
Todorokite | 0.001 M NaNO₃ | 0.001 | 7 | 0 | 4–10 | 0.09952725 | 0.9730642 | 6.542169 | 0.1027309 | 0.4708334 | -0.4513931 | 0.9845558 | 0.1344319 | 0.994704 | -0.432544 | 0.9039074 | 0 |  | TRUE | TRUE
Todorokite | 0.01 M NaNO₃ | 0.01 | 7 | 0 | 4–10 | 0.290589 | 0.9895175 | 5.875076 | 0.3831733 | 0.7409893 | -0.2511064 | 1.0614 | 0.3171316 | 0.9820556 | -0.1450684 | 0.9341743 | 0 |  | TRUE | TRUE
Todorokite | ASW |  | 7 | 0 | 4–10 | 0.1427929 | 0.969127 | 5.10617 | 0.2700627 | 0.6635398 | -0.3471782 | 1.113482 | 0.1920162 | 0.9906673 | -0.1695634 | 0.6351683 | 0 |  | TRUE | TRUE

## 离子强度对比
mineral | pair | overlap_pH | max_delta_theta_pct | mean_delta_theta_pct | direction | hint
Todorokite | 0.001 M NaNO₃ vs 0.01 M NaNO₃ | 4–10 | 19.415 | 11.64364 | 曲线交叉/方向不一致 | 曲线交叉 → 机理随 pH 改变，不能以单一 pH50 排序；建议逐 pH 比较并核查批次
Todorokite | 0.001 M NaNO₃ vs ASW | 4–10 | 39.1058 | 15.95782 | 曲线交叉/方向不一致 | 曲线交叉 → 机理随 pH 改变，不能以单一 pH50 排序；建议逐 pH 比较并核查批次
Todorokite | 0.01 M NaNO₃ vs ASW | 4–10 | 27.86225 | 18.48019 | ASW 更低 | 差异显著 → 该离子强度下吸附整体更弱，符合静电/离子交换竞争，需光谱或表面络合模型佐证

## 模型可靠性
kind | mineral | background | model | model_label | n_points | p | R2 | adj_R2 | RMSE | AICc | dAICc | start_hit_rate | max_param_corr | at_bound | verdict
isotherm | Todorokite | 0.01 M NaNO₃ | langmuir | Langmuir | 8 | 2 | 0.9528888 | 0.945037 | 0.4454284 | -8.840957 | 9.427655 | 1 | 0.670201 | FALSE | 不支持
isotherm | Todorokite | 0.01 M NaNO₃ | freundlich | Freundlich | 8 | 2 | 0.9695356 | 0.9644582 | 0.3581892 | -12.32856 | 5.94005 | 1 | 0.8475987 | FALSE | 支持度较弱
isotherm | Todorokite | 0.01 M NaNO₃ | temkin | Temkin | 8 | 2 | 0.8902586 | 0.8719684 | 0.6798313 | -2.076026 | 16.19259 | 1 | 0.8308272 | FALSE | 不支持
isotherm | Todorokite | 0.01 M NaNO₃ | dr | Dubinin-Radushkevich | 8 | 2 | 0.9855014 | 0.9830849 | 0.2471037 | -18.26861 | 0 | 0.9166667 | 0.9455289 | FALSE | 最优模型
isotherm | Todorokite | 0.01 M NaNO₃ | sips | Sips | 8 | 3 | 0.9891101 | 0.9847542 | 0.2345945 | -14.95838 | 3.310236 | 1 | 0.9874759 | FALSE | 支持度较弱
isotherm | Todorokite | 0.01 M NaNO₃ | toth | Toth | 8 | 3 | 0.9906468 | 0.9869056 | 0.217413 | -16.17533 | 2.093281 | 1 | 0.9724722 | FALSE | 支持度较弱
isotherm | Todorokite | 0.01 M NaNO₃ | rp | Redlich-Peterson | 8 | 3 | 0.992311 | 0.9892354 | 0.1971249 | -17.74271 | 0.5258984 | 1 | 0.993342 | FALSE | 参数不可识别（触界/共线）
isotherm | Todorokite | ASW | langmuir | Langmuir | 6 | 2 | 0.9765957 | 0.9707447 | 0.1769263 | -15.21706 | 0 | 1 | 0.7991404 | FALSE | 最优模型
isotherm | Todorokite | ASW | freundlich | Freundlich | 6 | 2 | 0.9293128 | 0.911641 | 0.307479 | -8.584973 | 6.632083 | 1 | 0.8632974 | FALSE | 支持度较弱
isotherm | Todorokite | ASW | temkin | Temkin | 6 | 2 | 0.9738016 | 0.9672521 | 0.1871897 | -14.54038 | 0.6766728 | 1 | 0.878469 | FALSE | 与最优无实质差异
isotherm | Todorokite | ASW | dr | Dubinin-Radushkevich | 6 | 2 | 0.9522818 | 0.9403522 | 0.2526313 | -10.94268 | 4.274377 | 0.9166667 | 0.9731813 | FALSE | 支持度较弱
isotherm | Todorokite | ASW | sips | Sips | 6 | 3 | 0.9844483 | 0.9740806 | 0.1665339 | -7.669559 | 7.547497 | 0.9722222 | 0.9600526 | FALSE | 不支持
isotherm | Todorokite | ASW | toth | Toth | 6 | 3 | 0.9832677 | 0.9721128 | 0.1727399 | -7.2305 | 7.986556 | 1 | 0.937928 | FALSE | 不支持
isotherm | Todorokite | ASW | rp | Redlich-Peterson | 6 | 3 | 0.9805642 | 0.967607 | 0.1861725 | -6.331865 | 8.885191 | 1 | 0.9800772 | FALSE | 不支持
kinetics | Todorokite | 0.01 M NaNO₃ | pfo | 准一级 (PFO) | 14 | 2 | 0.2213773 | 0.1564921 | 0.9982584 | 2.883992 | 18.73697 | 1 | 0.282991 | FALSE | 模型不适定（R²<0.5）
kinetics | Todorokite | 0.01 M NaNO₃ | pso | 准二级 (PSO) | 14 | 2 | 0.3565662 | 0.3029468 | 0.9074681 | 0.2140873 | 16.06707 | 1 | 0.4991012 | FALSE | 模型不适定（R²<0.5）
kinetics | Todorokite | 0.01 M NaNO₃ | elovich | Elovich | 14 | 2 | 0.7366219 | 0.7146738 | 0.5805896 | -12.29111 | 3.561869 | 1 | 0.9592242 | FALSE | 支持度较弱
kinetics | Todorokite | 0.01 M NaNO₃ | avrami | Avrami | 14 | 3 | 0.7852779 | 0.7462375 | 0.5475353 | -11.84146 | 4.011517 | 1 | 1 | TRUE | 参数不可识别（触界/共线）
kinetics | Todorokite | 0.01 M NaNO₃ | bangham | Bangham | 14 | 2 | 0.7957854 | 0.7787675 | 0.5112376 | -15.85298 | 0 | 1 | 0.8659287 | FALSE | 最优模型
kinetics | Todorokite | ASW | pfo | 准一级 (PFO) | 12 | 2 | 0.06456866 | -0.02897448 | 0.3200047 | -24.20059 | 0 | 1 | 0.3195587 | FALSE | 模型不适定（R²<0.5）
kinetics | Todorokite | ASW | pso | 准二级 (PSO) | 12 | 2 | -0.4708608 | -0.6179469 | 0.4012695 | -18.76945 | 5.431144 | 1 | 0.4677215 | TRUE | 参数不可识别（触界/共线）
kinetics | Todorokite | ASW | elovich | Elovich | 12 | 2 | -3.375547 | -3.813102 | 0.6920964 | -5.687245 | 18.51335 | 1 | 0.9622756 | TRUE | 参数不可识别（触界/共线）
kinetics | Todorokite | ASW | avrami | Avrami | 12 | 3 | -0.5557652 | -0.9014908 | 0.435012 | -14.42935 | 9.771247 | 1 | 0.9965659 | TRUE | 参数不可识别（触界/共线）
kinetics | Todorokite | ASW | bangham | Bangham | 12 | 2 | -0.6831854 | -0.8515039 | 0.429256 | -17.15137 | 7.049227 | 1 | 0.7843811 | TRUE | 参数不可识别（触界/共线）